## GT_PST70180019
DB | Part-no | Rev | LVL | Base | Factor | Q | BepaalHeaderGewicht | Part-no | Rev | LVL | BHQ=BaseHeaderQuantity | CQ=compQuantity | CUM-Factor(CQ/BHQ-MASTER) |  | WFUP(CQ/BHQ-MASTER) |  | BepaalHeaderGewicht | TyreQuantity=CompHeaderQuantity*WFUP) | Part-no | Rev | LVL | BHQ=BaseHeaderQuantity | CQ=compQuantity | CUM-Factor(CQ/BHQ-MASTER) |  | WFUP(CQ/BHQ-MASTER) |  | BepaalHeaderGewicht | TyreQuantity=CompHeaderQuantity*WFUP) | Part-no | Rev | LVL | BHQ=BaseHeaderQuantity | CQ=compQuantity | CUM-Factor(CQ/BHQ) |  | WFUP(CQ/BHQ) | BepaalHeaderGewicht | TyreQuantity=CompHeaderQuantity*WFUP)
test | GT_PST70180019 | 7 | 1 | 1 |  |  | 1.590998236 | [32 empty] | SELECT-TYRE-LEVEL-PART_WEIGHT MAINPART: GT_PST70180019 revision: 7 alternative: 1 LEVEL=2
[8 empty] | GM_ST7018 | 11 | 2 | 1.218484 | 1.178 | =1.178/1 | 1.178 | =1.178/1 | 1.178 | 0.9999983982 | 1.177998 | [21 empty] | GT_PST70180019 MBQ:1 LVL:1 1 Part_no:GT_PST70180019:7:1 BHQ:1 CompPart:GM_ST7018-FM Tread All season ST7018 CQ:1.178 Q-path:*(1.178/1)=1.178 CWFup(CQ/BHQ):1.178 TYRE-Q: .9999983982-1.1779981131-1.1779981131
[14 empty] | 1.178 | =1.196596/1.218484 | 0.9820367 | 1.156839 |  | GM_MST17017 |  | 3 | 1.216129 | 1.196596 | =(1.178/1)*(1.196596/1.218484 | 1.156839 | =(1.196596/1.218484) | 0.9820367 | 0.9999975332 | 1.177997 | [10 empty] | GT_PST70180019 MBQ:1 LVL:2 ..2 Part_no:GM_ST7018:11:1 BHQ:1.218484 CompPart:GM_MST17017-MB Tread All season CQ:1.196596 Q-path:*(1.178/1)*(1.196596/1.218484)=1.1568392264 CWFup(CQ/BHQ):.9820366948 TYRE-Q: .9999975332-.9820342723-2.1601837702
[14 empty] | 1.178 | =(1.196596/1.218484)*(0.037077/1.216129) | 0.02994006 | 0.03526939 | [7 empty] | 1.156839 | =(.037077/1.216129) | 0.03048772 | 0.03526939 |  | 120020 |  |  | 0.037077 | 0.037077 | =(1.178/1)*(1.196596/1.218484)*(.037077/1.216129) | 0.03526939 |  |  |  | GT_PST70180019 MBQ:1 LVL:2 ..2 Part_no:GM_ST7018:11:1 BHQ:1.218484 CompPart:160146-DPG ( Diphenyl Guanidine ) CQ:.011309 Q-path:*(1.178/1)*(.011309/1.218484)=.0109332597 CWFup(CQ/BHQ):.0092812052 TYRE-Q: .011309-.0001049611-1.1781030742
[14 empty] | 1.178 | =(1.196596/1.218484)*(.203924/1.216129) | 0.1646707 | 0.1939821 | [7 empty] | 1.156839 | =(.203924/1.216129) | 0.1676829 | 0.1939821 |  | 131429 |  |  | 0.203924 | 0.203924 | =(1.178/1)*(1.196596/1.218484)*(.203924/1.216129) | 0.1939821 |  |  |  | GT_PST70180019 MBQ:1 LVL:2 ..2 Part_no:GM_ST7018:11:1 BHQ:1.218484 CompPart:160732-TBBS ( N-Tert-Butyl-2-Benzo-Thiazole Sulfenamide ) CQ:.004743 Q-path:*(1.178/1)*(.004743/1.218484)=.0045854143 CWFup(CQ/BHQ):.0038925419 TYRE-Q: .004743-.0000184623-1.1781215365
[14 empty] | 1.178 | =(1.196596/1.218484)*(.037077/1.216129) | 0.02994006 | 0.03526939 | [7 empty] | 1.156839 | =(.037077/1.216129) | 0.03048772 | 0.03526939 |  | 139034 |  |  | 0.037077 | 0.037077 | =(1.178/1)*(1.196596/1.218484)*(.037077/1.216129) | 0.03526939 |  |  |  | GT_PST70180019 MBQ:1 LVL:2 ..2 Part_no:GM_ST7018:11:1 BHQ:1.218484 CompPart:164111-Sulphur (Soluble, 1% Oil Treated) CQ:.005837 Q-path:*(1.178/1)*(.005837/1.218484)=.0056430663 CWFup(CQ/BHQ):.0047903789 TYRE-Q: .005837-.0000279614-1.1781494979
[14 empty] | 1.178 | =(1.196596/1.218484)*(.148308/1.216129) | 0.1197602 | 0.1410776 | [7 empty] | 1.156839 | =(.148308/1.216129) | 0.1219509 | 0.1410776 |  | 139035 |  |  | 0.148308 | 0.148308 | =(1.178/1)*(1.196596/1.218484)*(.148308/1.216129) | 0.1410776
[14 empty] | 1.178 | =(1.196596/1.218484)*(.463464/1.216129) | 0.374252 | 0.4408688 | [7 empty] | 1.156839 | =(.463464/1.216129) | 0.3810977 | 0.4408688 |  | 162214 |  |  | 0.463464 | 0.463464 | =(1.178/1)*(1.196596/1.218484)*(.463464/1.216129) | 0.4408688
[14 empty] | 1.178 | =(1.196596/1.218484)*(.025954/1.216129) | 0.02095812 | 0.02468867 | [7 empty] | 1.156839 | =(.025954/1.216129) | 0.02134149 | 0.02468867 |  | 150708 |  |  | 0.025954 | 0.025954 | =(1.178/1)*(1.196596/1.218484)*(.025954/1.216129) | 0.02468867
[14 empty] | 1.178 | =(1.196596/1.218484)*(.037077/1.216129) | 0.02994006 | 0.03526939 | [7 empty] | 1.156839 | =(.037077/1.216129) | 0.03048772 | 0.03526939 |  | 162611 |  |  | 0.037077 | 0.037077 | =(1.178/1)*(1.196596/1.218484)*(.037077/1.216129) | 0.03526939
[14 empty] | 1.178 | =(1.196596/1.218484)*(.011123/1.216129) | 0.008981937 | 0.01058072 | [7 empty] | 1.156839 | =(.011123/1.216129) | 0.009146234 | 0.01058072 |  | 164312 |  |  | 0.011123 | 0.011123 | =(1.178/1)*(1.196596/1.218484)*(.011123/1.216129) | 0.01058072 |  |  |  | HEADER: GT_PST70180019;7;GYO;1;1;1.591;CRRNT QR5;A_tread v1;....3;GM_MST17017;8;1;1.216129;120020;NR TSR 20, Technically Specified Natural Rubber;.037077;kg;.037077;¦GT_PST70180019-903348,GM_ST7018¦GM_ST7018,GM_MST17017¦GM_MST17017,120020;*(1.178/1)*(1.196596/1.218484)*(.037077/1.216129);.03526939;CRRNT QR5;;
[14 empty] | 1.178 | =(1.196596/1.218484)*(.007415/1.216129) | 0.005987689 | 0.007053498 | [7 empty] | 1.156839 | =(.007415/1.216129) | 0.006097215 | 0.007053498 |  | 160224 |  |  | 0.007415 | 0.007415 | =(1.178/1)*(1.196596/1.218484)*(.007415/1.216129) | 0.007053498 |  |  |  | HEADER: GT_PST70180019;7;GYO;1;1;1.591;CRRNT QR5;A_tread v1;....3;GM_MST17017;8;1;1.216129;131429;BR- High Cis (Min 97%),1,4 PB-Nd, OE with 37.5 phr TDAE Oil;.203924;kg;.203924;¦GT_PST70180019-903348,GM_ST7018¦GM_ST7018,GM_MST17017¦GM_MST17017,131429;*(1.178/1)*(1.196596/1.218484)*(.203924/1.216129);.1939821207;CRRNT QR5;;
[14 empty] | 1.178 | =(1.196596/1.218484)*(.007415/1.216129) | 0.005987689 | 0.007053498 | [7 empty] | 1.156839 | =(.007415/1.216129) | 0.006097215 | 0.007053498 |  | 160727 |  |  | 0.007415 | 0.007415 | =(1.178/1)*(1.196596/1.218484)*(.007415/1.216129) | 0.007053498 |  |  |  | HEADER: GT_PST70180019;7;GYO;1;1;1.591;CRRNT QR5;A_tread v1;....3;GM_MST17017;8;1;1.216129;139034;SSBR- 21% Bound styrene, 50% Vinyl, functionalized.;.037077;kg;.037077;¦GT_PST70180019-903348,GM_ST7018¦GM_ST7018,GM_MST17017¦GM_MST17017,139034;*(1.178/1)*(1.196596/1.218484)*(.037077/1.216129);.03526939;CRRNT QR5;;
[14 empty] | 1.178 | =(1.196596/1.218484)*(.007415/1.216129) | 0.005987689 | 0.007053498 | [7 empty] | 1.156839 | =(.007415/1.216129) | 0.006097215 | 0.007053498 |  | 160280 |  |  | 0.007415 | 0.007415 | =(1.178/1)*(1.196596/1.218484)*(.007415/1.216129) | 0.007053498 |  |  |  | HEADER: GT_PST70180019;7;GYO;1;1;1.591;CRRNT QR5;A_tread v1;....3;GM_MST17017;8;1;1.216129;139035;SSBR-15% Bound styrene, 30% Vinyl content ;.148308;kg;.148308;¦GT_PST70180019-903348,GM_ST7018¦GM_ST7018,GM_MST17017¦GM_MST17017,139035;*(1.178/1)*(1.196596/1.218484)*(.148308/1.216129);.14107756;CRRNT QR5;;
[14 empty] | 1.178 | =(1.196596/1.218484)*(0.092693/1.216129) | 0.07485055 | 0.08817395 | [7 empty] | 1.156839 | =(.092693/1.216129) | 0.07621971 | 0.08817395 |  | 140202 |  |  | 0.092693 | 0.092693 | =(1.178/1)*(1.196596/1.218484)*(.092693/1.216129) | 0.08817395 |  |  |  | HEADER: GT_PST70180019;7;GYO;1;1;1.591;CRRNT QR5;A_tread v1;....3;GM_MST17017;8;1;1.216129;162214;Silica, Highly Dispersible. P - Type;.463464;kg;.463464;¦GT_PST70180019-903348,GM_ST7018¦GM_ST7018,GM_MST17017¦GM_MST17017,162214;*(1.178/1)*(1.196596/1.218484)*(.463464/1.216129);.440868802;CRRNT QR5;;
[14 empty] | 1.178 | =(1.196596/1.218484)*(.007415/1.216129) | 0.005987689 | 0.007053498 | [7 empty] | 1.156839 | =(.007415/1.216129) | 0.006097215 | 0.007053498 |  | 164711 |  |  | 0.007415 | 0.007415 | =(1.178/1)*(1.196596/1.218484)*(.007415/1.216129) | 0.007053498 |  |  |  | HEADER: GT_PST70180019;7;GYO;1;1;1.591;CRRNT QR5;A_tread v1;....3;GM_MST17017;8;1;1.216129;150708;N-339 ( HAF-HS ) Carbon black;.025954;kg;.025954;¦GT_PST70180019-903348,GM_ST7018¦GM_ST7018,GM_MST17017¦GM_MST17017,150708;*(1.178/1)*(1.196596/1.218484)*(.025954/1.216129);.0246886681;CRRNT QR5;;
[14 empty] | 1.178 | =(1.196596/1.218484)*(.111231/1.216129) | 0.08982018 | 0.1058082 | [7 empty] | 1.156839 | =(.111231/1.216129) | 0.09146316 | 0.1058082 |  | 165215 |  |  | 0.011123 | 0.011123 | =(1.178/1)*(1.196596/1.218484)*(.111231/1.216129) | 0.1058082 |  |  |  | HEADER: GT_PST70180019;7;GYO;1;1;1.591;CRRNT QR5;A_tread v1;....3;GM_MST17017;8;1;1.216129;162611;TESPT, Silane Coupling Agent;.037077;kg;.037077;¦GT_PST70180019-903348,GM_ST7018¦GM_ST7018,GM_MST17017¦GM_MST17017,162611;*(1.178/1)*(1.196596/1.218484)*(.037077/1.216129);.03526939;CRRNT QR5;;
[14 empty] | 1.178 | =(1.196596/1.218484)*(.011123/1.216129) | 0.008981937 | 0.01058072 | [7 empty] | 1.156839 | =(.011123/1.216129) | 0.009146234 | 0.01058072 |  | 165222 |  |  | 0.007415 | 0.007415 | =(1.178/1)*(1.196596/1.218484)*(.011123/1.216129) | 0.01058072 |  |  |  | HEADER: GT_PST70180019;7;GYO;1;1;1.591;CRRNT QR5;A_tread v1;....3;GM_MST17017;8;1;1.216129;164312;Zinc Oxide - Indirect process E;.011123;kg;.011123;¦GT_PST70180019-903348,GM_ST7018¦GM_ST7018,GM_MST17017¦GM_MST17017,164312;*(1.178/1)*(1.196596/1.218484)*(.011123/1.216129);.0105807219;CRRNT QR5;;
[14 empty] | 1.178 | =(1.196596/1.218484)*(.007415/1.216129) | 0.005987689 | 0.007053498 | [7 empty] | 1.156839 | =(.007415/1.216129) | 0.006097215 | 0.007053498 |  | 164125 |  |  | 0.111231 | 0.111231 | =(1.178/1)*(1.196596/1.218484)*(.007415/1.216129) | 0.007053498 |  |  |  | HEADER: GT_PST70180019;7;GYO;1;1;1.591;CRRNT QR5;A_tread v1;....3;GM_MST17017;8;1;1.216129;160224;Stearic acid, Rubber grade;.007415;kg;.007415;¦GT_PST70180019-903348,GM_ST7018¦GM_ST7018,GM_MST17017¦GM_MST17017,160224;*(1.178/1)*(1.196596/1.218484)*(.007415/1.216129);.0070534975;CRRNT QR5;;
[16 empty] | 0.9820343 | 1.156836 | [9 empty] | 0.9999975 | 1.156836 | [7 empty] | 1.156836
[14 empty] | 1.178 | =(.011309/1.218484) | 0.009281205 | 0.01093326 |  | 160146 |  | 2 |  |  | =(1.178/1)*(.011309/1.218484) | 0.01093326 | =(.011309/1.218484) | 0.009281205 | 0.0092812052 | 0.01093326 | [10 empty] | HEADER: GT_PST70180019;7;GYO;1;1;1.591;CRRNT QR5;A_tread v1;....3;GM_MST17017;8;1;1.216129;160727;6PPD,N-(1,3-dimethyl butyl)-N'-phenyl para phenylene diamine;.007415;kg;.007415;¦GT_PST70180019-903348,GM_ST7018¦GM_ST7018,GM_MST17017¦GM_MST17017,160727;*(1.178/1)*(1.196596/1.218484)*(.007415/1.216129);.0070534975;CRRNT QR5;;
[14 empty] | 1.178 | =(.004743/1.218484) | 0.003892542 | 0.004585414 |  | 160732 |  | 2 |  |  | =(1.178/1)*(.004743/1.218484) | 0.004585414 | =(.004743/1.218484) | 0.003892542 | 0.0038925419 | 0.004585414 | [10 empty] | HEADER: GT_PST70180019;7;GYO;1;1;1.591;CRRNT QR5;A_tread v1;....3;GM_MST17017;8;1;1.216129;160280;TMQ ( Polymerised 2,2,4 Tri Methyl 1,2 Di HydroQuinoline );.007415;kg;.007415;¦GT_PST70180019-903348,GM_ST7018¦GM_ST7018,GM_MST17017¦GM_MST17017,160280;*(1.178/1)*(1.196596/1.218484)*(.007415/1.216129);.0070534975;CRRNT QR5;;
[14 empty] | 1.178 | =(.005837/1.218484) | 0.004790379 | 0.005643066 |  | 164111 |  | 2 |  |  | -(1.178/1)*(.005837/1.218484) | 0.005643066 | =(.005837/1.218484) | 0.004790379 | 0.0047903789 | 0.005643066 | [10 empty] | HEADER: GT_PST70180019;7;GYO;1;1;1.591;CRRNT QR5;A_tread v1;....3;GM_MST17017;8;1;1.216129;140202;TDAE Process oil;.092693;kg;.092693;¦GT_PST70180019-903348,GM_ST7018¦GM_ST7018,GM_MST17017¦GM_MST17017,140202;*(1.178/1)*(1.196596/1.218484)*(.092693/1.216129);.0881739506;CRRNT QR5;;
[17 empty] | 0.02116174 | [7 empty] | 0.02116174 |  |  |  | 0.02116174 | [10 empty] | HEADER: GT_PST70180019;7;GYO;1;1;1.591;CRRNT QR5;A_tread v1;....3;GM_MST17017;8;1;1.216129;164711;Anti-Ozone Wax;.007415;kg;.007415;¦GT_PST70180019-903348,GM_ST7018¦GM_ST7018,GM_MST17017¦GM_MST17017,164711;*(1.178/1)*(1.196596/1.218484)*(.007415/1.216129);.0070534975;CRRNT QR5;;
[8 empty] | GM_T3006 |  | 2 |  | 0.108 | [27 empty] | HEADER: GT_PST70180019;7;GYO;1;1;1.591;CRRNT QR5;A_tread v1;....3;GM_MST17017;8;1;1.216129;164125;Polyterpene Resin;.111231;kg;.111231;¦GT_PST70180019-903348,GM_ST7018¦GM_ST7018,GM_MST17017¦GM_MST17017,164125;*(1.178/1)*(1.196596/1.218484)*(.111231/1.216129);.10580817;CRRNT QR5;;
[8 empty] | GM_T3004 |  | 2 |  | 0.088 | [27 empty] | HEADER: GT_PST70180019;7;GYO;1;1;1.591;CRRNT QR5;A_tread v1;....3;GM_MST17017;8;1;1.216129;165215;Zinc salt of fatty acids - Type P;.011123;kg;.011123;¦GT_PST70180019-903348,GM_ST7018¦GM_ST7018,GM_MST17017¦GM_MST17017,165215;*(1.178/1)*(1.196596/1.218484)*(.011123/1.216129);.0105807219;CRRNT QR5;;
[8 empty] | GM_T3006 |  | 2 |  | 0.217 | [27 empty] | HEADER: GT_PST70180019;7;GYO;1;1;1.591;CRRNT QR5;A_tread v1;....3;GM_MST17017;8;1;1.216129;165222;Processing Promoter;.007415;kg;.007415;¦GT_PST70180019-903348,GM_ST7018¦GM_ST7018,GM_MST17017¦GM_MST17017,165222;*(1.178/1)*(1.196596/1.218484)*(.007415/1.216129);.0070534975;CRRNT QR5;;
3.36695656e-05
Note on S5: Peter Schepens: Hiermee wordt aangetoond dat de gewichten met materialen uit COMPONENT van een bepaald LEVEL gelijk zijn dezelfde COMPONENT-materialen vanuit de HEADER (LEVEL_HOGER, lager level-getal, bijv 1) vermenigvuldigd met FACTOR-getal/gewichten behorende bij deze HEADER. EN Dat dit resultaat hetzelfde is als BEPAAL-HEADER-GEWICHT van COMPONENT (alle materiaal-gewichten opgewerkt naar component-level) vermenigvuldigd met FACTOR-gewichten behorende bij de COMPONENT overeenkomt met BOM-ITEM.COMPONENT-PART.
Note on AB7: Peter Schepens: Factor = '=(1.178/1)*(1.196596/1.218484
Note on AN7: Peter Schepens: Gewicht Materiaal binnen COMPONENT-PART. Berekend door vermenigvuldiging van cumulatieve (CQ/BHQ) tot aan materialen. Beginnend vanaf TYRE/COMP * PART/COMP * COMP/MATERAAL
Note on Q24: Peter Schepens: Dit zijn resultaten vanuit de BEPAAL-HEADER voor BOM-ITEM=GM_ST7018
Note on S24: Peter Schepens: Hiermee wordt aangetoond dat de gewichten met materialen uit COMPONENT van een bepaald LEVEL gelijk zijn dezelfde COMPONENT-materialen vanuit de HEADER (LEVEL_HOGER, lager level-getal, bijv 1) vermenigvuldigd met FACTOR-getal/gewichten behorende bij deze HEADER
Note on AC24: Peter Schepens: Dit zijn resultaten vanuit de BEPAAL-HEADER voor BOM-ITEM=GM_ST7018

## BEPAAL-HEADER-GEWICHT
**************************************************************************************************************
HEADER-MAINPART: GT_PST70180019 revision: 7 alternative: 1 show bom-items J/N: J
**************************************************************************************************************
l_mainpart;l_mainrevision;l_mainplant;l_mainalternative;l_mainbasequantity;l_mainsumitemsquantity;l_mainstatus;l_mainframeid;l_mainpartdescription;l_mainpartbaseuom;l_part_no;l_revision;l_alternative;l_item_header_base_quantity;l_component_part;l_componentdescription;l_quantity;l_uom;l_quantity_kg;l_path;l_quantity_path;l_bom_quantity_kg;l_status;l_characteristic_id;l_functiecode
HEADER: GT_PST70180019;7;GYO;1;1;1.591;CRRNT QR5;A_tread v1;..2;GM_ST7018;11;1;1.218484;160146;DPG ( Diphenyl Guanidine );.011309;kg;.011309;¦GT_PST70180019-903348,GM_ST7018¦GM_ST7018,160146;*(1.178/1)*(.011309/1.218484);.0109332597;CRRNT QR5;;
HEADER: GT_PST70180019;7;GYO;1;1;1.591;CRRNT QR5;A_tread v1;..2;GM_ST7018;11;1;1.218484;160732;TBBS ( N-Tert-Butyl-2-Benzo-Thiazole Sulfenamide );.004743;kg;.004743;¦GT_PST70180019-903348,GM_ST7018¦GM_ST7018,160732;*(1.178/1)*(.004743/1.218484);.0045854143;CRRNT QR5;;
HEADER: GT_PST70180019;7;GYO;1;1;1.591;CRRNT QR5;A_tread v1;..2;GM_ST7018;11;1;1.218484;164111;Sulphur (Soluble, 1% Oil Treated);.005837;kg;.005837;¦GT_PST70180019-903348,GM_ST7018¦GM_ST7018,164111;*(1.178/1)*(.005837/1.218484);.0056430663;CRRNT QR5;;
HEADER: GT_PST70180019;7;GYO;1;1;1.591;CRRNT QR5;A_tread v1;....3;GM_MST17017;8;1;1.216129;120020;NR TSR 20, Technically Specified Natural Rubber;.037077;kg;.037077;¦GT_PST70180019-903348,GM_ST7018¦GM_ST7018,GM_MST17017¦GM_MST17017,120020;*(1.178/1)*(1.196596/1.218484)*(.037077/1.216129);.03526939;CRRNT QR5;;
HEADER: GT_PST70180019;7;GYO;1;1;1.591;CRRNT QR5;A_tread v1;....3;GM_MST17017;8;1;1.216129;131429;BR- High Cis (Min 97%),1,4 PB-Nd, OE with 37.5 phr TDAE Oil;.203924;kg;.203924;¦GT_PST70180019-903348,GM_ST7018¦GM_ST7018,GM_MST17017¦GM_MST17017,131429;*(1.178/1)*(1.196596/1.218484)*(.203924/1.216129);.1939821207;CRRNT QR5;;
HEADER: GT_PST70180019;7;GYO;1;1;1.591;CRRNT QR5;A_tread v1;....3;GM_MST17017;8;1;1.216129;139034;SSBR- 21% Bound styrene, 50% Vinyl, functionalized.;.037077;kg;.037077;¦GT_PST70180019-903348,GM_ST7018¦GM_ST7018,GM_MST17017¦GM_MST17017,139034;*(1.178/1)*(1.196596/1.218484)*(.037077/1.216129);.03526939;CRRNT QR5;;
HEADER: GT_PST70180019;7;GYO;1;1;1.591;CRRNT QR5;A_tread v1;....3;GM_MST17017;8;1;1.216129;139035;SSBR-15% Bound styrene, 30% Vinyl content ;.148308;kg;.148308;¦GT_PST70180019-903348,GM_ST7018¦GM_ST7018,GM_MST17017¦GM_MST17017,139035;*(1.178/1)*(1.196596/1.218484)*(.148308/1.216129);.14107756;CRRNT QR5;;
HEADER: GT_PST70180019;7;GYO;1;1;1.591;CRRNT QR5;A_tread v1;....3;GM_MST17017;8;1;1.216129;140202;TDAE Process oil;.092693;kg;.092693;¦GT_PST70180019-903348,GM_ST7018¦GM_ST7018,GM_MST17017¦GM_MST17017,140202;*(1.178/1)*(1.196596/1.218484)*(.092693/1.216129);.0881739506;CRRNT QR5;;
HEADER: GT_PST70180019;7;GYO;1;1;1.591;CRRNT QR5;A_tread v1;....3;GM_MST17017;8;1;1.216129;150708;N-339 ( HAF-HS ) Carbon black;.025954;kg;.025954;¦GT_PST70180019-903348,GM_ST7018¦GM_ST7018,GM_MST17017¦GM_MST17017,150708;*(1.178/1)*(1.196596/1.218484)*(.025954/1.216129);.0246886681;CRRNT QR5;;
HEADER: GT_PST70180019;7;GYO;1;1;1.591;CRRNT QR5;A_tread v1;....3;GM_MST17017;8;1;1.216129;160224;Stearic acid, Rubber grade;.007415;kg;.007415;¦GT_PST70180019-903348,GM_ST7018¦GM_ST7018,GM_MST17017¦GM_MST17017,160224;*(1.178/1)*(1.196596/1.218484)*(.007415/1.216129);.0070534975;CRRNT QR5;;
HEADER: GT_PST70180019;7;GYO;1;1;1.591;CRRNT QR5;A_tread v1;....3;GM_MST17017;8;1;1.216129;160280;TMQ ( Polymerised 2,2,4 Tri Methyl 1,2 Di HydroQuinoline );.007415;kg;.007415;¦GT_PST70180019-903348,GM_ST7018¦GM_ST7018,GM_MST17017¦GM_MST17017,160280;*(1.178/1)*(1.196596/1.218484)*(.007415/1.216129);.0070534975;CRRNT QR5;;
HEADER: GT_PST70180019;7;GYO;1;1;1.591;CRRNT QR5;A_tread v1;....3;GM_MST17017;8;1;1.216129;160727;6PPD,N-(1,3-dimethyl butyl)-N'-phenyl para phenylene diamine;.007415;kg;.007415;¦GT_PST70180019-903348,GM_ST7018¦GM_ST7018,GM_MST17017¦GM_MST17017,160727;*(1.178/1)*(1.196596/1.218484)*(.007415/1.216129);.0070534975;CRRNT QR5;;
HEADER: GT_PST70180019;7;GYO;1;1;1.591;CRRNT QR5;A_tread v1;....3;GM_MST17017;8;1;1.216129;162214;Silica, Highly Dispersible. P - Type;.463464;kg;.463464;¦GT_PST70180019-903348,GM_ST7018¦GM_ST7018,GM_MST17017¦GM_MST17017,162214;*(1.178/1)*(1.196596/1.218484)*(.463464/1.216129);.440868802;CRRNT QR5;;
HEADER: GT_PST70180019;7;GYO;1;1;1.591;CRRNT QR5;A_tread v1;....3;GM_MST17017;8;1;1.216129;162611;TESPT, Silane Coupling Agent;.037077;kg;.037077;¦GT_PST70180019-903348,GM_ST7018¦GM_ST7018,GM_MST17017¦GM_MST17017,162611;*(1.178/1)*(1.196596/1.218484)*(.037077/1.216129);.03526939;CRRNT QR5;;
HEADER: GT_PST70180019;7;GYO;1;1;1.591;CRRNT QR5;A_tread v1;....3;GM_MST17017;8;1;1.216129;164125;Polyterpene Resin;.111231;kg;.111231;¦GT_PST70180019-903348,GM_ST7018¦GM_ST7018,GM_MST17017¦GM_MST17017,164125;*(1.178/1)*(1.196596/1.218484)*(.111231/1.216129);.10580817;CRRNT QR5;;
HEADER: GT_PST70180019;7;GYO;1;1;1.591;CRRNT QR5;A_tread v1;....3;GM_MST17017;8;1;1.216129;164312;Zinc Oxide - Indirect process E;.011123;kg;.011123;¦GT_PST70180019-903348,GM_ST7018¦GM_ST7018,GM_MST17017¦GM_MST17017,164312;*(1.178/1)*(1.196596/1.218484)*(.011123/1.216129);.0105807219;CRRNT QR5;;
HEADER: GT_PST70180019;7;GYO;1;1;1.591;CRRNT QR5;A_tread v1;....3;GM_MST17017;8;1;1.216129;164711;Anti-Ozone Wax;.007415;kg;.007415;¦GT_PST70180019-903348,GM_ST7018¦GM_ST7018,GM_MST17017¦GM_MST17017,164711;*(1.178/1)*(1.196596/1.218484)*(.007415/1.216129);.0070534975;CRRNT QR5;;
HEADER: GT_PST70180019;7;GYO;1;1;1.591;CRRNT QR5;A_tread v1;....3;GM_MST17017;8;1;1.216129;165215;Zinc salt of fatty acids - Type P;.011123;kg;.011123;¦GT_PST70180019-903348,GM_ST7018¦GM_ST7018,GM_MST17017¦GM_MST17017,165215;*(1.178/1)*(1.196596/1.218484)*(.011123/1.216129);.0105807219;CRRNT QR5;;
HEADER: GT_PST70180019;7;GYO;1;1;1.591;CRRNT QR5;A_tread v1;....3;GM_MST17017;8;1;1.216129;165222;Processing Promoter;.007415;kg;.007415;¦GT_PST70180019-903348,GM_ST7018¦GM_ST7018,GM_MST17017¦GM_MST17017,165222;*(1.178/1)*(1.196596/1.218484)*(.007415/1.216129);.0070534975;CRRNT QR5;;
HEADER: GT_PST70180019;7;GYO;1;1;1.591;CRRNT QR5;A_tread v1;....3;GD_T3004FB11;6;1;1;160612A;20 % Oil Treated Insoluble Sulphur;1.793;kg;1.793;¦GT_PST70180019-903313,GM_T3004¦GM_T3004,GD_T3004FB11¦GD_T3004FB11,160612A;*(.088/1)*(1/230)*(1.793/1);.0006860174;CRRNT QR5;;
HEADER: GT_PST70180019;7;GYO;1;1;1.591;CRRNT QR5;A_tread v1;....3;GD_T3004FB11;6;1;1;160732;TBBS ( N-Tert-Butyl-2-Benzo-Thiazole Sulfenamide );2.137;kg;2.137;¦GT_PST70180019-903313,GM_T3004¦GM_T3004,GD_T3004FB11¦GD_T3004FB11,160732;*(.088/1)*(1/230)*(2.137/1);.0008176348;CRRNT QR5;;
HEADER: GT_PST70180019;7;GYO;1;1;1.591;CRRNT QR5;A_tread v1;....3;GM_MT13003T;3;1;1.125902;120020;NR TSR 20, Technically Specified Natural Rubber;.148129;kg;.148129;¦GT_PST70180019-903313,GM_T3004¦GM_T3004,GM_MT13003T¦GM_MT13003T,120020;*(.088/1)*(226.069735/230)*(.148129/1.125902);.0113798559;CRRNT QR5;;
HEADER: GT_PST70180019;7;GYO;1;1;1.591;CRRNT QR5;A_tread v1;....3;GM_MT13003T;3;1;1.125902;131247;BR (Ni catalyst, High Cis);.295076;kg;.295076;¦GT_PST70180019-903313,GM_T3004¦GM_T3004,GM_MT13003T¦GM_MT13003T,131247;*(.088/1)*(226.069735/230)*(.295076/1.125902);.0226689058;CRRNT QR5;;
HEADER: GT_PST70180019;7;GYO;1;1;1.591;CRRNT QR5;A_tread v1;....3;GM_MT13003T;3;1;1.125902;131502;SBR 1502 (Cold Emulsion SBR with 23.5% bound styrene);.147538;kg;.147538;¦GT_PST70180019-903313,GM_T3004¦GM_T3004,GM_MT13003T¦GM_MT13003T,131502;*(.088/1)*(226.069735/230)*(.147538/1.125902);.0113344529;CRRNT QR5;;
HEADER: GT_PST70180019;7;GYO;1;1;1.591;CRRNT QR5;A_tread v1;....3;GM_MT13003T;3;1;1.125902;140203;RAE Process oil, Free of labeling;.082787;kg;.082787;¦GT_PST70180019-903313,GM_T3004¦GM_T3004,GM_MT13003T¦GM_MT13003T,140203;*(.088/1)*(226.069735/230)*(.082787/1.125902);.0063600249;CRRNT QR5;;
HEADER: GT_PST70180019;7;GYO;1;1;1.591;CRRNT QR5;A_tread v1;....3;GM_MT13003T;3;1;1.125902;150445;N 330 (HAF);.354801;kg;.354801;¦GT_PST70180019-903313,GM_T3004¦GM_T3004,GM_MT13003T¦GM_MT13003T,150445;*(.088/1)*(226.069735/230)*(.354801/1.125902);.0272572166;CRRNT QR5;;
HEADER: GT_PST70180019;7;GYO;1;1;1.591;CRRNT QR5;A_tread v1;....3;GM_MT13003T;3;1;1.125902;160224;Stearic acid, Rubber grade;.011827;kg;.011827;¦GT_PST70180019-903313,GM_T3004¦GM_T3004,GM_MT13003T¦GM_MT13003T,160224;*(.088/1)*(226.069735/230)*(.011827/1.125902);.0009085969;CRRNT QR5;;
HEADER: GT_PST70180019;7;GYO;1;1;1.591;CRRNT QR5;A_tread v1;....3;GM_MT13003T;3;1;1.125902;160280;TMQ ( Polymerised 2,2,4 Tri Methyl 1,2 Di HydroQuinoline );.023653;kg;.023653;¦GT_PST70180019-903313,GM_T3004¦GM_T3004,GM_MT13003T¦GM_MT13003T,160280;*(.088/1)*(226.069735/230)*(.023653/1.125902);.001817117;CRRNT QR5;;
HEADER: GT_PST70180019;7;GYO;1;1;1.591;CRRNT QR5;A_tread v1;....3;GM_MT13003T;3;1;1.125902;160727;6PPD,N-(1,3-dimethyl butyl)-N'-phenyl para phenylene diamine;.00887;kg;.00887;¦GT_PST70180019-903313,GM_T3004¦GM_T3004,GM_MT13003T¦GM_MT13003T,160727;*(.088/1)*(226.069735/230)*(.00887/1.125902);.0006814285;CRRNT QR5;;
HEADER: GT_PST70180019;7;GYO;1;1;1.591;CRRNT QR5;A_tread v1;....3;GM_MT13003T;3;1;1.125902;160775;p-Octyl phenol formaldehyde resin;.011827;kg;.011827;¦GT_PST70180019-903313,GM_T3004¦GM_T3004,GM_MT13003T¦GM_MT13003T,160775;*(.088/1)*(226.069735/230)*(.011827/1.125902);.0009085969;CRRNT QR5;;
HEADER: GT_PST70180019;7;GYO;1;1;1.591;CRRNT QR5;A_tread v1;....3;GM_MT13003T;3;1;1.125902;164312;Zinc Oxide - Indirect process E;.029567;kg;.029567;¦GT_PST70180019-903313,GM_T3004¦GM_T3004,GM_MT13003T¦GM_MT13003T,164312;*(.088/1)*(226.069735/230)*(.029567/1.125902);.0022714539;CRRNT QR5;;
HEADER: GT_PST70180019;7;GYO;1;1;1.591;CRRNT QR5;A_tread v1;....3;GM_MT13003T;3;1;1.125902;164711;Anti-Ozone Wax;.011827;kg;.011827;¦GT_PST70180019-903313,GM_T3004¦GM_T3004,GM_MT13003T¦GM_MT13003T,164711;*(.088/1)*(226.069735/230)*(.011827/1.125902);.0009085969;CRRNT QR5;;
HEADER: GT_PST70180019;7;GYO;1;1;1.591;CRRNT QR5;A_tread v1;..2;GM_T3006;12;1;1.165353;160146;DPG ( Diphenyl Guanidine );.002437;kg;.002437;¦GT_PST70180019-903314,GM_T3006¦GM_T3006,160146;*(.217/1)*(.002437/1.165353);.000453793;CRRNT QR5;;
HEADER: GT_PST70180019;7;GYO;1;1;1.591;CRRNT QR5;A_tread v1;..2;GM_T3006;12;1;1.165353;160612A;20 % Oil Treated Insoluble Sulphur;.012187;kg;.012187;¦GT_PST70180019-903314,GM_T3006¦GM_T3006,160612A;*(.217/1)*(.012187/1.165353);.0022693373;CRRNT QR5;;
HEADER: GT_PST70180019;7;GYO;1;1;1.591;CRRNT QR5;A_tread v1;..2;GM_T3006;12;1;1.165353;160732;TBBS ( N-Tert-Butyl-2-Benzo-Thiazole Sulfenamide );.011577;kg;.011577;¦GT_PST70180019-903314,GM_T3006¦GM_T3006,160732;*(.217/1)*(.011577/1.165353);.0021557494;CRRNT QR5;;
HEADER: GT_PST70180019;7;GYO;1;1;1.591;CRRNT QR5;A_tread v1;..2;GM_T3006;12;1;1.165353;160774;CTP [ N - ( Cyclohexyl Thio ) Phthalimide ];.001828;kg;.001828;¦GT_PST70180019-903314,GM_T3006¦GM_T3006,160774;*(.217/1)*(.001828/1.165353);.0003403913;CRRNT QR5;;
HEADER: GT_PST70180019;7;GYO;1;1;1.591;CRRNT QR5;A_tread v1;..2;GM_T3006;12;1;1.165353;160909;Vulcanizing Agent, BDBzTH;.006093;kg;.006093;¦GT_PST70180019-903314,GM_T3006¦GM_T3006,160909;*(.217/1)*(.006093/1.165353);.0011345755;CRRNT QR5;;
HEADER: GT_PST70180019;7;GYO;1;1;1.591;CRRNT QR5;A_tread v1;........5;GM_MT23005;4;1;1.160097;140202;TDAE Process oil;.021871;kg;.021871;¦GT_PST70180019-903314,GM_T3006¦GM_T3006,GM_RT23005¦GM_RT23005,GM_RT13005¦GM_RT13005,GM_MT23005¦GM_MT23005,140202;*(.217/1)*(1.13123/1.165353)*(1.160097/1.160097)*(1.160097/1.160097)*(.021871/1.160097);.0039712524;CRRNT QR5;;
HEADER: GT_PST70180019;7;GYO;1;1;1.591;CRRNT QR5;A_tread v1;........5;GM_MT23005;4;1;1.160097;150708;N-339 ( HAF-HS ) Carbon black;.156221;kg;.156221;¦GT_PST70180019-903314,GM_T3006¦GM_T3006,GM_RT23005¦GM_RT23005,GM_RT13005¦GM_RT13005,GM_MT23005¦GM_MT23005,150708;*(.217/1)*(1.13123/1.165353)*(1.160097/1.160097)*(1.160097/1.160097)*(.156221/1.160097);.0283660105;CRRNT QR5;;
HEADER: GT_PST70180019;7;GYO;1;1;1.591;CRRNT QR5;A_tread v1;........5;GM_MT23005;4;1;1.160097;160224;Stearic acid, Rubber grade;.012498;kg;.012498;¦GT_PST70180019-903314,GM_T3006¦GM_T3006,GM_RT23005¦GM_RT23005,GM_RT13005¦GM_RT13005,GM_MT23005¦GM_MT23005,160224;*(.217/1)*(1.13123/1.165353)*(1.160097/1.160097)*(1.160097/1.160097)*(.012498/1.160097);.0022693389;CRRNT QR5;;
HEADER: GT_PST70180019;7;GYO;1;1;1.591;CRRNT QR5;A_tread v1;........5;GM_MT23005;4;1;1.160097;160280;TMQ ( Polymerised 2,2,4 Tri Methyl 1,2 Di HydroQuinoline );.004999;kg;.004999;¦GT_PST70180019-903314,GM_T3006¦GM_T3006,GM_RT23005¦GM_RT23005,GM_RT13005¦GM_RT13005,GM_MT23005¦GM_MT23005,160280;*(.217/1)*(1.13123/1.165353)*(1.160097/1.160097)*(1.160097/1.160097)*(.004999/1.160097);.0009076993;CRRNT QR5;;
HEADER: GT_PST70180019;7;GYO;1;1;1.591;CRRNT QR5;A_tread v1;........5;GM_MT23005;4;1;1.160097;160727;6PPD,N-(1,3-dimethyl butyl)-N'-phenyl para phenylene diamine;.012498;kg;.012498;¦GT_PST70180019-903314,GM_T3006¦GM_T3006,GM_RT23005¦GM_RT23005,GM_RT13005¦GM_RT13005,GM_MT23005¦GM_MT23005,160727;*(.217/1)*(1.13123/1.165353)*(1.160097/1.160097)*(1.160097/1.160097)*(.012498/1.160097);.0022693389;CRRNT QR5;;
HEADER: GT_PST70180019;7;GYO;1;1;1.591;CRRNT QR5;A_tread v1;........5;GM_MT23005;4;1;1.160097;164312;Zinc Oxide - Indirect process E;.024995;kg;.024995;¦GT_PST70180019-903314,GM_T3006¦GM_T3006,GM_RT23005¦GM_RT23005,GM_RT13005¦GM_RT13005,GM_MT23005¦GM_MT23005,164312;*(.217/1)*(1.13123/1.165353)*(1.160097/1.160097)*(1.160097/1.160097)*(.024995/1.160097);.0045384963;CRRNT QR5;;
HEADER: GT_PST70180019;7;GYO;1;1;1.591;CRRNT QR5;A_tread v1;........5;GM_MT23005;4;1;1.160097;164711;Anti-Ozone Wax;.006249;kg;.006249;¦GT_PST70180019-903314,GM_T3006¦GM_T3006,GM_RT23005¦GM_RT23005,GM_RT13005¦GM_RT13005,GM_MT23005¦GM_MT23005,164711;*(.217/1)*(1.13123/1.165353)*(1.160097/1.160097)*(1.160097/1.160097)*(.006249/1.160097);.0011346695;CRRNT QR5;;
HEADER: GT_PST70180019;7;GYO;1;1;1.591;CRRNT QR5;A_tread v1;..........6;GM_MT13005;6;1;1.082585;120020;NR TSR 20, Technically Specified Natural Rubber;.734703;kg;.734703;¦GT_PST70180019-903314,GM_T3006¦GM_T3006,GM_RT23005¦GM_RT23005,GM_RT13005¦GM_RT13005,GM_MT23005¦GM_MT23005,GM_MT13005¦GM_MT13005,120020;*(.217/1)*(1.13123/1.165353)*(1.160097/1.160097)*(1.160097/1.160097)*(.920767/1.160097)*(.734703/1.082585);.1134640809;CRRNT QR5;;
HEADER: GT_PST70180019;7;GYO;1;1;1.591;CRRNT QR5;A_tread v1;..........6;GM_MT13005;6;1;1.082585;150708;N-339 ( HAF-HS ) Carbon black;.146941;kg;.146941;¦GT_PST70180019-903314,GM_T3006¦GM_T3006,GM_RT23005¦GM_RT23005,GM_RT13005¦GM_RT13005,GM_MT23005¦GM_MT23005,GM_MT13005¦GM_MT13005,150708;*(.217/1)*(1.13123/1.165353)*(1.160097/1.160097)*(1.160097/1.160097)*(.920767/1.160097)*(.146941/1.082585);.0226928779;CRRNT QR5;;
HEADER: GT_PST70180019;7;GYO;1;1;1.591;CRRNT QR5;A_tread v1;..........6;GM_MT13005;6;1;1.082585;160007G;Active silica, granular;.146941;kg;.146941;¦GT_PST70180019-903314,GM_T3006¦GM_T3006,GM_RT23005¦GM_RT23005,GM_RT13005¦GM_RT13005,GM_MT23005¦GM_MT23005,GM_MT13005¦GM_MT13005,160007G;*(.217/1)*(1.13123/1.165353)*(1.160097/1.160097)*(1.160097/1.160097)*(.920767/1.160097)*(.146941/1.082585);.0226928779;CRRNT QR5;;
HEADER: GT_PST70180019;7;GYO;1;1;1.591;CRRNT QR5;A_tread v1;..........6;GM_MT13005;6;1;1.082585;161218A;40 % DBD, Activating Additive and binder;.001102;kg;.001102;¦GT_PST70180019-903314,GM_T3006¦GM_T3006,GM_RT23005¦GM_RT23005,GM_RT13005¦GM_RT13005,GM_MT23005¦GM_MT23005,GM_MT13005¦GM_MT13005,161218A;*(.217/1)*(1.13123/1.165353)*(1.160097/1.160097)*(1.160097/1.160097)*(.920767/1.160097)*(.001102/1.082585);.0001701877;CRRNT QR5;;
HEADER: GT_PST70180019;7;GYO;1;1;1.591;CRRNT QR5;A_tread v1;..........6;GM_MT13005;6;1;1.082585;161938;Silane Coupling Agent, TESPT - C50;.023511;kg;.023511;¦GT_PST70180019-903314,GM_T3006¦GM_T3006,GM_RT23005¦GM_RT23005,GM_RT13005¦GM_RT13005,GM_MT23005¦GM_MT23005,GM_MT13005¦GM_MT13005,161938;*(.217/1)*(1.13123/1.165353)*(1.160097/1.160097)*(1.160097/1.160097)*(.920767/1.160097)*(.023511/1.082585);.0036309284;CRRNT QR5;;
HEADER: GT_PST70180019;7;GYO;1;1;1.591;CRRNT QR5;A_tread v1;..........6;GM_MT13005;6;1;1.082585;162788;Tackifying Resin - K;.029388;kg;.029388;¦GT_PST70180019-903314,GM_T3006¦GM_T3006,GM_RT23005¦GM_RT23005,GM_RT13005¦GM_RT13005,GM_MT23005¦GM_MT23005,GM_MT13005¦GM_MT13005,162788;*(.217/1)*(1.13123/1.165353)*(1.160097/1.160097)*(1.160097/1.160097)*(.920767/1.160097)*(.029388/1.082585);.0045385447;CRRNT QR5;;
HEADER: GT_PST70180019;7;GYO;1;1;1.591;CRRNT QR5;A_tread v1;..2;GM_T3006;12;1;1.165353;160146;DPG ( Diphenyl Guanidine );.002437;kg;.002437;¦GT_PST70180019-903312,GM_T3006¦GM_T3006,160146;*(.108/1)*(.002437/1.165353);.0002258509;CRRNT QR5;;
HEADER: GT_PST70180019;7;GYO;1;1;1.591;CRRNT QR5;A_tread v1;..2;GM_T3006;12;1;1.165353;160612A;20 % Oil Treated Insoluble Sulphur;.012187;kg;.012187;¦GT_PST70180019-903312,GM_T3006¦GM_T3006,160612A;*(.108/1)*(.012187/1.165353);.0011294397;CRRNT QR5;;
HEADER: GT_PST70180019;7;GYO;1;1;1.591;CRRNT QR5;A_tread v1;..2;GM_T3006;12;1;1.165353;160732;TBBS ( N-Tert-Butyl-2-Benzo-Thiazole Sulfenamide );.011577;kg;.011577;¦GT_PST70180019-903312,GM_T3006¦GM_T3006,160732;*(.108/1)*(.011577/1.165353);.0010729075;CRRNT QR5;;
HEADER: GT_PST70180019;7;GYO;1;1;1.591;CRRNT QR5;A_tread v1;..2;GM_T3006;12;1;1.165353;160774;CTP [ N - ( Cyclohexyl Thio ) Phthalimide ];.001828;kg;.001828;¦GT_PST70180019-903312,GM_T3006¦GM_T3006,160774;*(.108/1)*(.001828/1.165353);.0001694113;CRRNT QR5;;
HEADER: GT_PST70180019;7;GYO;1;1;1.591;CRRNT QR5;A_tread v1;..2;GM_T3006;12;1;1.165353;160909;Vulcanizing Agent, BDBzTH;.006093;kg;.006093;¦GT_PST70180019-903312,GM_T3006¦GM_T3006,160909;*(.108/1)*(.006093/1.165353);.0005646735;CRRNT QR5;;
HEADER: GT_PST70180019;7;GYO;1;1;1.591;CRRNT QR5;A_tread v1;........5;GM_MT23005;4;1;1.160097;140202;TDAE Process oil;.021871;kg;.021871;¦GT_PST70180019-903312,GM_T3006¦GM_T3006,GM_RT23005¦GM_RT23005,GM_RT13005¦GM_RT13005,GM_MT23005¦GM_MT23005,140202;*(.108/1)*(1.13123/1.165353)*(1.160097/1.160097)*(1.160097/1.160097)*(.021871/1.160097);.0019764758;CRRNT QR5;;
HEADER: GT_PST70180019;7;GYO;1;1;1.591;CRRNT QR5;A_tread v1;........5;GM_MT23005;4;1;1.160097;150708;N-339 ( HAF-HS ) Carbon black;.156221;kg;.156221;¦GT_PST70180019-903312,GM_T3006¦GM_T3006,GM_RT23005¦GM_RT23005,GM_RT13005¦GM_RT13005,GM_MT23005¦GM_MT23005,150708;*(.108/1)*(1.13123/1.165353)*(1.160097/1.160097)*(1.160097/1.160097)*(.156221/1.160097);.0141176458;CRRNT QR5;;
HEADER: GT_PST70180019;7;GYO;1;1;1.591;CRRNT QR5;A_tread v1;........5;GM_MT23005;4;1;1.160097;160224;Stearic acid, Rubber grade;.012498;kg;.012498;¦GT_PST70180019-903312,GM_T3006¦GM_T3006,GM_RT23005¦GM_RT23005,GM_RT13005¦GM_RT13005,GM_MT23005¦GM_MT23005,160224;*(.108/1)*(1.13123/1.165353)*(1.160097/1.160097)*(1.160097/1.160097)*(.012498/1.160097);.0011294406;CRRNT QR5;;
HEADER: GT_PST70180019;7;GYO;1;1;1.591;CRRNT QR5;A_tread v1;........5;GM_MT23005;4;1;1.160097;160280;TMQ ( Polymerised 2,2,4 Tri Methyl 1,2 Di HydroQuinoline );.004999;kg;.004999;¦GT_PST70180019-903312,GM_T3006¦GM_T3006,GM_RT23005¦GM_RT23005,GM_RT13005¦GM_RT13005,GM_MT23005¦GM_MT23005,160280;*(.108/1)*(1.13123/1.165353)*(1.160097/1.160097)*(1.160097/1.160097)*(.004999/1.160097);.0004517582;CRRNT QR5;;
HEADER: GT_PST70180019;7;GYO;1;1;1.591;CRRNT QR5;A_tread v1;........5;GM_MT23005;4;1;1.160097;160727;6PPD,N-(1,3-dimethyl butyl)-N'-phenyl para phenylene diamine;.012498;kg;.012498;¦GT_PST70180019-903312,GM_T3006¦GM_T3006,GM_RT23005¦GM_RT23005,GM_RT13005¦GM_RT13005,GM_MT23005¦GM_MT23005,160727;*(.108/1)*(1.13123/1.165353)*(1.160097/1.160097)*(1.160097/1.160097)*(.012498/1.160097);.0011294406;CRRNT QR5;;
HEADER: GT_PST70180019;7;GYO;1;1;1.591;CRRNT QR5;A_tread v1;........5;GM_MT23005;4;1;1.160097;164312;Zinc Oxide - Indirect process E;.024995;kg;.024995;¦GT_PST70180019-903312,GM_T3006¦GM_T3006,GM_RT23005¦GM_RT23005,GM_RT13005¦GM_RT13005,GM_MT23005¦GM_MT23005,164312;*(.108/1)*(1.13123/1.165353)*(1.160097/1.160097)*(1.160097/1.160097)*(.024995/1.160097);.0022587908;CRRNT QR5;;
HEADER: GT_PST70180019;7;GYO;1;1;1.591;CRRNT QR5;A_tread v1;........5;GM_MT23005;4;1;1.160097;164711;Anti-Ozone Wax;.006249;kg;.006249;¦GT_PST70180019-903312,GM_T3006¦GM_T3006,GM_RT23005¦GM_RT23005,GM_RT13005¦GM_RT13005,GM_MT23005¦GM_MT23005,164711;*(.108/1)*(1.13123/1.165353)*(1.160097/1.160097)*(1.160097/1.160097)*(.006249/1.160097);.0005647203;CRRNT QR5;;
HEADER: GT_PST70180019;7;GYO;1;1;1.591;CRRNT QR5;A_tread v1;..........6;GM_MT13005;6;1;1.082585;120020;NR TSR 20, Technically Specified Natural Rubber;.734703;kg;.734703;¦GT_PST70180019-903312,GM_T3006¦GM_T3006,GM_RT23005¦GM_RT23005,GM_RT13005¦GM_RT13005,GM_MT23005¦GM_MT23005,GM_MT13005¦GM_MT13005,120020;*(.108/1)*(1.13123/1.165353)*(1.160097/1.160097)*(1.160097/1.160097)*(.920767/1.160097)*(.734703/1.082585);.0564706025;CRRNT QR5;;
HEADER: GT_PST70180019;7;GYO;1;1;1.591;CRRNT QR5;A_tread v1;..........6;GM_MT13005;6;1;1.082585;150708;N-339 ( HAF-HS ) Carbon black;.146941;kg;.146941;¦GT_PST70180019-903312,GM_T3006¦GM_T3006,GM_RT23005¦GM_RT23005,GM_RT13005¦GM_RT13005,GM_MT23005¦GM_MT23005,GM_MT13005¦GM_MT13005,150708;*(.108/1)*(1.13123/1.165353)*(1.160097/1.160097)*(1.160097/1.160097)*(.920767/1.160097)*(.146941/1.082585);.0112941512;CRRNT QR5;;
HEADER: GT_PST70180019;7;GYO;1;1;1.591;CRRNT QR5;A_tread v1;..........6;GM_MT13005;6;1;1.082585;160007G;Active silica, granular;.146941;kg;.146941;¦GT_PST70180019-903312,GM_T3006¦GM_T3006,GM_RT23005¦GM_RT23005,GM_RT13005¦GM_RT13005,GM_MT23005¦GM_MT23005,GM_MT13005¦GM_MT13005,160007G;*(.108/1)*(1.13123/1.165353)*(1.160097/1.160097)*(1.160097/1.160097)*(.920767/1.160097)*(.146941/1.082585);.0112941512;CRRNT QR5;;
HEADER: GT_PST70180019;7;GYO;1;1;1.591;CRRNT QR5;A_tread v1;..........6;GM_MT13005;6;1;1.082585;161218A;40 % DBD, Activating Additive and binder;.001102;kg;.001102;¦GT_PST70180019-903312,GM_T3006¦GM_T3006,GM_RT23005¦GM_RT23005,GM_RT13005¦GM_RT13005,GM_MT23005¦GM_MT23005,GM_MT13005¦GM_MT13005,161218A;*(.108/1)*(1.13123/1.165353)*(1.160097/1.160097)*(1.160097/1.160097)*(.920767/1.160097)*(.001102/1.082585);.0000847017;CRRNT QR5;;
HEADER: GT_PST70180019;7;GYO;1;1;1.591;CRRNT QR5;A_tread v1;..........6;GM_MT13005;6;1;1.082585;161938;Silane Coupling Agent, TESPT - C50;.023511;kg;.023511;¦GT_PST70180019-903312,GM_T3006¦GM_T3006,GM_RT23005¦GM_RT23005,GM_RT13005¦GM_RT13005,GM_MT23005¦GM_MT23005,GM_MT13005¦GM_MT13005,161938;*(.108/1)*(1.13123/1.165353)*(1.160097/1.160097)*(1.160097/1.160097)*(.920767/1.160097)*(.023511/1.082585);.001807098;CRRNT QR5;;
HEADER: GT_PST70180019;7;GYO;1;1;1.591;CRRNT QR5;A_tread v1;..........6;GM_MT13005;6;1;1.082585;162788;Tackifying Resin - K;.029388;kg;.029388;¦GT_PST70180019-903312,GM_T3006¦GM_T3006,GM_RT23005¦GM_RT23005,GM_RT13005¦GM_RT13005,GM_MT23005¦GM_MT23005,GM_MT13005¦GM_MT13005,162788;*(.108/1)*(1.13123/1.165353)*(1.160097/1.160097)*(1.160097/1.160097)*(.920767/1.160097)*(.029388/1.082585);.0022588149;CRRNT QR5;;
**************************************************************************************************************
BEREKEN TOTAALGEWICHT VAN HEADER: GT_PST70180019
**************************************************************************************************************
**************************************************************************************************************
TOTAALGEWICHT VAN ITEM;GT_PST70180019;revision;7;base-gewicht;9.005995;header-gewicht-bom-items;1.590998236
**************************************************************************************************************
HEADER-MAINPART: GM_ST7018 revision: 11 alternative: 1 show bom-items J/N: J
**************************************************************************************************************
l_mainpart;l_mainrevision;l_mainplant;l_mainalternative;l_mainbasequantity;l_mainsumitemsquantity;l_mainstatus;l_mainframeid;l_mainpartdescription;l_mainpartbaseuom;l_part_no;l_revision;l_alternative;l_item_header_base_quantity;l_component_part;l_componentdescription;l_quantity;l_uom;l_quantity_kg;l_path;l_quantity_path;l_bom_quantity_kg;l_status;l_characteristic_id;l_functiecode
HEADER: GM_ST7018;11;GYO;1;1.218484;1.218485;CRRNT QR5;A_CMPD_FM v1;1;GM_ST7018;11;1;1.218484;160146;DPG ( Diphenyl Guanidine );.011309;kg;.011309;¦GM_ST7018,160146;*(.011309/1.218484);.0092812052;CRRNT QR5;;
HEADER: GM_ST7018;11;GYO;1;1.218484;1.218485;CRRNT QR5;A_CMPD_FM v1;1;GM_ST7018;11;1;1.218484;160732;TBBS ( N-Tert-Butyl-2-Benzo-Thiazole Sulfenamide );.004743;kg;.004743;¦GM_ST7018,160732;*(.004743/1.218484);.0038925419;CRRNT QR5;;
HEADER: GM_ST7018;11;GYO;1;1.218484;1.218485;CRRNT QR5;A_CMPD_FM v1;1;GM_ST7018;11;1;1.218484;164111;Sulphur (Soluble, 1% Oil Treated);.005837;kg;.005837;¦GM_ST7018,164111;*(.005837/1.218484);.0047903789;CRRNT QR5;;
HEADER: GM_ST7018;11;GYO;1;1.218484;1.218485;CRRNT QR5;A_CMPD_FM v1;..2;GM_MST17017;8;1;1.216129;120020;NR TSR 20, Technically Specified Natural Rubber;.037077;kg;.037077;¦GM_ST7018,GM_MST17017¦GM_MST17017,120020;*(1.196596/1.218484)*(.037077/1.216129);.0299400594;CRRNT QR5;;
HEADER: GM_ST7018;11;GYO;1;1.218484;1.218485;CRRNT QR5;A_CMPD_FM v1;..2;GM_MST17017;8;1;1.216129;131429;BR- High Cis (Min 97%),1,4 PB-Nd, OE with 37.5 phr TDAE Oil;.203924;kg;.203924;¦GM_ST7018,GM_MST17017¦GM_MST17017,131429;*(1.196596/1.218484)*(.203924/1.216129);.1646707306;CRRNT QR5;;
HEADER: GM_ST7018;11;GYO;1;1.218484;1.218485;CRRNT QR5;A_CMPD_FM v1;..2;GM_MST17017;8;1;1.216129;139034;SSBR- 21% Bound styrene, 50% Vinyl, functionalized.;.037077;kg;.037077;¦GM_ST7018,GM_MST17017¦GM_MST17017,139034;*(1.196596/1.218484)*(.037077/1.216129);.0299400594;CRRNT QR5;;
HEADER: GM_ST7018;11;GYO;1;1.218484;1.218485;CRRNT QR5;A_CMPD_FM v1;..2;GM_MST17017;8;1;1.216129;139035;SSBR-15% Bound styrene, 30% Vinyl content ;.148308;kg;.148308;¦GM_ST7018,GM_MST17017¦GM_MST17017,139035;*(1.196596/1.218484)*(.148308/1.216129);.1197602377;CRRNT QR5;;
HEADER: GM_ST7018;11;GYO;1;1.218484;1.218485;CRRNT QR5;A_CMPD_FM v1;..2;GM_MST17017;8;1;1.216129;140202;TDAE Process oil;.092693;kg;.092693;¦GM_ST7018,GM_MST17017¦GM_MST17017,140202;*(1.196596/1.218484)*(.092693/1.216129);.0748505523;CRRNT QR5;;
HEADER: GM_ST7018;11;GYO;1;1.218484;1.218485;CRRNT QR5;A_CMPD_FM v1;..2;GM_MST17017;8;1;1.216129;150708;N-339 ( HAF-HS ) Carbon black;.025954;kg;.025954;¦GM_ST7018,GM_MST17017¦GM_MST17017,150708;*(1.196596/1.218484)*(.025954/1.216129);.0209581224;CRRNT QR5;;
HEADER: GM_ST7018;11;GYO;1;1.218484;1.218485;CRRNT QR5;A_CMPD_FM v1;..2;GM_MST17017;8;1;1.216129;160224;Stearic acid, Rubber grade;.007415;kg;.007415;¦GM_ST7018,GM_MST17017¦GM_MST17017,160224;*(1.196596/1.218484)*(.007415/1.216129);.0059876889;CRRNT QR5;;
HEADER: GM_ST7018;11;GYO;1;1.218484;1.218485;CRRNT QR5;A_CMPD_FM v1;..2;GM_MST17017;8;1;1.216129;160280;TMQ ( Polymerised 2,2,4 Tri Methyl 1,2 Di HydroQuinoline );.007415;kg;.007415;¦GM_ST7018,GM_MST17017¦GM_MST17017,160280;*(1.196596/1.218484)*(.007415/1.216129);.0059876889;CRRNT QR5;;
HEADER: GM_ST7018;11;GYO;1;1.218484;1.218485;CRRNT QR5;A_CMPD_FM v1;..2;GM_MST17017;8;1;1.216129;160727;6PPD,N-(1,3-dimethyl butyl)-N'-phenyl para phenylene diamine;.007415;kg;.007415;¦GM_ST7018,GM_MST17017¦GM_MST17017,160727;*(1.196596/1.218484)*(.007415/1.216129);.0059876889;CRRNT QR5;;
HEADER: GM_ST7018;11;GYO;1;1.218484;1.218485;CRRNT QR5;A_CMPD_FM v1;..2;GM_MST17017;8;1;1.216129;162214;Silica, Highly Dispersible. P - Type;.463464;kg;.463464;¦GM_ST7018,GM_MST17017¦GM_MST17017,162214;*(1.196596/1.218484)*(.463464/1.216129);.3742519541;CRRNT QR5;;
HEADER: GM_ST7018;11;GYO;1;1.218484;1.218485;CRRNT QR5;A_CMPD_FM v1;..2;GM_MST17017;8;1;1.216129;162611;TESPT, Silane Coupling Agent;.037077;kg;.037077;¦GM_ST7018,GM_MST17017¦GM_MST17017,162611;*(1.196596/1.218484)*(.037077/1.216129);.0299400594;CRRNT QR5;;
HEADER: GM_ST7018;11;GYO;1;1.218484;1.218485;CRRNT QR5;A_CMPD_FM v1;..2;GM_MST17017;8;1;1.216129;164125;Polyterpene Resin;.111231;kg;.111231;¦GM_ST7018,GM_MST17017¦GM_MST17017,164125;*(1.196596/1.218484)*(.111231/1.216129);.0898201783;CRRNT QR5;;
HEADER: GM_ST7018;11;GYO;1;1.218484;1.218485;CRRNT QR5;A_CMPD_FM v1;..2;GM_MST17017;8;1;1.216129;164312;Zinc Oxide - Indirect process E;.011123;kg;.011123;¦GM_ST7018,GM_MST17017¦GM_MST17017,164312;*(1.196596/1.218484)*(.011123/1.216129);.0089819371;CRRNT QR5;;
HEADER: GM_ST7018;11;GYO;1;1.218484;1.218485;CRRNT QR5;A_CMPD_FM v1;..2;GM_MST17017;8;1;1.216129;164711;Anti-Ozone Wax;.007415;kg;.007415;¦GM_ST7018,GM_MST17017¦GM_MST17017,164711;*(1.196596/1.218484)*(.007415/1.216129);.0059876889;CRRNT QR5;;
HEADER: GM_ST7018;11;GYO;1;1.218484;1.218485;CRRNT QR5;A_CMPD_FM v1;..2;GM_MST17017;8;1;1.216129;165215;Zinc salt of fatty acids - Type P;.011123;kg;.011123;¦GM_ST7018,GM_MST17017¦GM_MST17017,165215;*(1.196596/1.218484)*(.011123/1.216129);.0089819371;CRRNT QR5;;
HEADER: GM_ST7018;11;GYO;1;1.218484;1.218485;CRRNT QR5;A_CMPD_FM v1;..2;GM_MST17017;8;1;1.216129;165222;Processing Promoter;.007415;kg;.007415;¦GM_ST7018,GM_MST17017¦GM_MST17017,165222;*(1.196596/1.218484)*(.007415/1.216129);.0059876889;CRRNT QR5;;
**************************************************************************************************************
BEREKEN TOTAALGEWICHT VAN HEADER: GM_ST7018
**************************************************************************************************************
**************************************************************************************************************
TOTAALGEWICHT VAN ITEM;GM_ST7018;revision;11;base-gewicht;1.238015;header-gewicht-bom-items;.9999983982
**************************************************************************************************************
**************************************************************************************************************
HEADER-MAINPART: GM_MST17017 revision: 8 alternative: 1 show bom-items J/N: J
**************************************************************************************************************
l_mainpart;l_mainrevision;l_mainplant;l_mainalternative;l_mainbasequantity;l_mainsumitemsquantity;l_mainstatus;l_mainframeid;l_mainpartdescription;l_mainpartbaseuom;l_part_no;l_revision;l_alternative;l_item_header_base_quantity;l_component_part;l_componentdescription;l_quantity;l_uom;l_quantity_kg;l_path;l_quantity_path;l_bom_quantity_kg;l_status;l_characteristic_id;l_functiecode
HEADER: GM_MST17017;8;GYO;1;1.216129;1.216126;CRRNT QR5;A_CMPD_MB v1;1;GM_MST17017;8;1;1.216129;120020;NR TSR 20, Technically Specified Natural Rubber;.037077;kg;.037077;¦GM_MST17017,120020;*(.037077/1.216129);.0304877196;CRRNT QR5;;
HEADER: GM_MST17017;8;GYO;1;1.216129;1.216126;CRRNT QR5;A_CMPD_MB v1;1;GM_MST17017;8;1;1.216129;131429;BR- High Cis (Min 97%),1,4 PB-Nd, OE with 37.5 phr TDAE Oil;.203924;kg;.203924;¦GM_MST17017,131429;*(.203924/1.216129);.1676828692;CRRNT QR5;;
HEADER: GM_MST17017;8;GYO;1;1.216129;1.216126;CRRNT QR5;A_CMPD_MB v1;1;GM_MST17017;8;1;1.216129;139034;SSBR- 21% Bound styrene, 50% Vinyl, functionalized.;.037077;kg;.037077;¦GM_MST17017,139034;*(.037077/1.216129);.0304877196;CRRNT QR5;;
HEADER: GM_MST17017;8;GYO;1;1.216129;1.216126;CRRNT QR5;A_CMPD_MB v1;1;GM_MST17017;8;1;1.216129;139035;SSBR-15% Bound styrene, 30% Vinyl content ;.148308;kg;.148308;¦GM_MST17017,139035;*(.148308/1.216129);.1219508786;CRRNT QR5;;
HEADER: GM_MST17017;8;GYO;1;1.216129;1.216126;CRRNT QR5;A_CMPD_MB v1;1;GM_MST17017;8;1;1.216129;140202;TDAE Process oil;.092693;kg;.092693;¦GM_MST17017,140202;*(.092693/1.216129);.0762197102;CRRNT QR5;;
HEADER: GM_MST17017;8;GYO;1;1.216129;1.216126;CRRNT QR5;A_CMPD_MB v1;1;GM_MST17017;8;1;1.216129;150708;N-339 ( HAF-HS ) Carbon black;.025954;kg;.025954;¦GM_MST17017,150708;*(.025954/1.216129);.021341486;CRRNT QR5;;
HEADER: GM_MST17017;8;GYO;1;1.216129;1.216126;CRRNT QR5;A_CMPD_MB v1;1;GM_MST17017;8;1;1.216129;160224;Stearic acid, Rubber grade;.007415;kg;.007415;¦GM_MST17017,160224;*(.007415/1.216129);.006097215;CRRNT QR5;;
HEADER: GM_MST17017;8;GYO;1;1.216129;1.216126;CRRNT QR5;A_CMPD_MB v1;1;GM_MST17017;8;1;1.216129;160280;TMQ ( Polymerised 2,2,4 Tri Methyl 1,2 Di HydroQuinoline );.007415;kg;.007415;¦GM_MST17017,160280;*(.007415/1.216129);.006097215;CRRNT QR5;;
HEADER: GM_MST17017;8;GYO;1;1.216129;1.216126;CRRNT QR5;A_CMPD_MB v1;1;GM_MST17017;8;1;1.216129;160727;6PPD,N-(1,3-dimethyl butyl)-N'-phenyl para phenylene diamine;.007415;kg;.007415;¦GM_MST17017,160727;*(.007415/1.216129);.006097215;CRRNT QR5;;
HEADER: GM_MST17017;8;GYO;1;1.216129;1.216126;CRRNT QR5;A_CMPD_MB v1;1;GM_MST17017;8;1;1.216129;162214;Silica, Highly Dispersible. P - Type;.463464;kg;.463464;¦GM_MST17017,162214;*(.463464/1.216129);.3810977289;CRRNT QR5;;
HEADER: GM_MST17017;8;GYO;1;1.216129;1.216126;CRRNT QR5;A_CMPD_MB v1;1;GM_MST17017;8;1;1.216129;162611;TESPT, Silane Coupling Agent;.037077;kg;.037077;¦GM_MST17017,162611;*(.037077/1.216129);.0304877196;CRRNT QR5;;
HEADER: GM_MST17017;8;GYO;1;1.216129;1.216126;CRRNT QR5;A_CMPD_MB v1;1;GM_MST17017;8;1;1.216129;164125;Polyterpene Resin;.111231;kg;.111231;¦GM_MST17017,164125;*(.111231/1.216129);.0914631589;CRRNT QR5;;
HEADER: GM_MST17017;8;GYO;1;1.216129;1.216126;CRRNT QR5;A_CMPD_MB v1;1;GM_MST17017;8;1;1.216129;164312;Zinc Oxide - Indirect process E;.011123;kg;.011123;¦GM_MST17017,164312;*(.011123/1.216129);.0091462337;CRRNT QR5;;
HEADER: GM_MST17017;8;GYO;1;1.216129;1.216126;CRRNT QR5;A_CMPD_MB v1;1;GM_MST17017;8;1;1.216129;164711;Anti-Ozone Wax;.007415;kg;.007415;¦GM_MST17017,164711;*(.007415/1.216129);.006097215;CRRNT QR5;;
HEADER: GM_MST17017;8;GYO;1;1.216129;1.216126;CRRNT QR5;A_CMPD_MB v1;1;GM_MST17017;8;1;1.216129;165215;Zinc salt of fatty acids - Type P;.011123;kg;.011123;¦GM_MST17017,165215;*(.011123/1.216129);.0091462337;CRRNT QR5;;
HEADER: GM_MST17017;8;GYO;1;1.216129;1.216126;CRRNT QR5;A_CMPD_MB v1;1;GM_MST17017;8;1;1.216129;165222;Processing Promoter;.007415;kg;.007415;¦GM_MST17017,165222;*(.007415/1.216129);.006097215;CRRNT QR5;;
**************************************************************************************************************
BEREKEN TOTAALGEWICHT VAN HEADER: GM_MST17017
**************************************************************************************************************
**************************************************************************************************************
TOTAALGEWICHT VAN ITEM;GM_MST17017;revision;8;base-gewicht;1.216126;header-gewicht-bom-items;.9999975332
**************************************************************************************************************